## Таблица
тип 1 Ремонт а/б покрытия проезжей части тип 2 Покрытие отмостки тип 3 Покрытие тротуара Вновь устанавливаемый Брусчатка 200х100х60 (серая) - 0,06 м борт БР 100х30х15 Цементно-песчаная смесь Брусчатка 200х100х60 (серая) - 0,06 м 50,0 (8-12%цемента) - 0.10м Сухая цементно-песчаная смесь (8-12% цемента) "гарцовка", Уплотненный песок м/з - 0.20м в уплотненном состоянии - 0,10м Уплотненный грунт Дренирующая прослойка - геотекстиль Щебень фракционный, М 600 по 1. Асфальтобетон мелкозернистый БР 100.20.8 ГОСТ 8267-93*, фр. 20-40мм - 0,12 м h сл = 5см. пролить битумом ГОСТ 6665-91 i=перем Песок средней крупности 2. Ямочный ремонт ГОСТ 8736-2014,к-т упл.0,95 - 0,20 м БР 100.20.8 0,10 0,08 0,10 Уплотненный грунт М 400 Сущ. проезжая часть ГОСТ 6665-91 50,0 Плодородный слой Бетон В15; F150 Местный уплотненный Сущ. борт разобрать грунт Бетон В15; F150 тип 6 Покрытие проезжей части тип 4 Покрытие футбольного поля тип 5 Покрытие игровой площадки баскетбол Асфальтобетон плотный из горячей мелкозернистой Покрытие Покрытие щебеночной смеси типа "В" марки III марки по ГОСТ 58406.2-2020 Отсев гравийного щебня Грунтовка с розливом жидкого битума - 0,3 т / 1000 м2 ГОСТ 8267-93*, фр. 0-5 - 0,05м Бетон кл. В22.5*, армированный сеткой Асфальтобетон плотный из горячей крупнозернистой Щебень фракционный М600, F300 Ø 6 ВрI с ячейкой 100х100мм (плита) - 0,20 м щебеночной смеси марки II по ГОСТ 58406.2-2020 ГОСТ 8267-93*, фр. 5-20 - 0,05м Гидроизоляционная пленка ППА 150 с розливом жидкого битума - 0,7т / 1000м2 Щебень фракционный М600, F300 мЩкембень фракционный М600 Щебень фракционированный из осадочных горных пород фр. 10-20, 40-70 Гидроизоляционная пленка ГОСТ 8267-93*, фр 20-40 - 0,10м ГОСТ 8267-93*, фр. 5-20 - 0,07м М-600, Мрз-15, по ГОСТ 8267-93, уложенный по способу заклинки Геотекстиль марки Дорнит 250 Щебень фракционный М600 Столб Песок ГОСТ 8267-93*, фр 20-40 -0,08м ограждения по ГОСТ 8736-2014 Песок средней крупности ГОСТ 8736-2014, коэф. уплотнения 0,95 - 0,20м Геотекстиль марки Дорнит 250 Уплотненный грунт по СП 34.13330.2021 15 Геотекстиль марки Дорнит 250 Песок средней крупности .мереп ГОСТ 8736-2014,к-т уплотнения 0,95 - 0,10 м Растительный грунт Уплотненный грунт, коэф. уплотнения 0,95 Уплотненный грунт, 02 4 6 0101 1 : 0,5 1 : 1 52 56 1 : 1 03 10 8 510 15 10 Местный грунт Бортовой бетонный камень БР 100.30.15 Бетон В15; F150 или песок по ГОСТ 6665-91 Бетон класс В 15 по ГОСТ 26633-2015 Примечания: тип 7 Покрытие буферной зоны вокруг футбольного поля Устройство съезда для инвалидных колясок Уплотненный грунт основания 1. Размеры даны в метрах. Песок средней крупности 2. При продольных уклонах более 30% необходимо устраивать покрытие из мелкозернистого ГОСТ 8736-2014, - 0,300м а/б с повышенной шероховатостью (ВСН 36-90). Геополотно (завести на стенки бордюров) 1,0 1,5 Щебень М600 фр.20-40 - 0.07м 7 n мi ПИТ м in 1,2 ТИП 4 Садовый Столб пластиковый ограждения 1,0 бордюр 51,0 0,080 БР 100.20.8 0.08 0,08 0.08 ГОСТ 6665-91 00-ПЗУ бетонный борт БР 100.30.15 040,0...510,0 Устройство модульного спортивного сооружения по адресу: Самарская область, г.о. Самара, Железнодорожный район, ул. Спортивная, на территории земельных участков с кадастровыми номерами Изм. Кол.уч. Лист N док Подпись Дата 63:01:0104002:1115, 63:01:0104002:1117 Разраб. Нерода Схема планировочной Стадия Лист Листов 04.2025 организации земельного участка П 5 Бетон В15; F150 Узлы и детали проездов, тротуарных Общество с ограниченной ответственностью Н.контр. Шурыгин покрытий и площадок "Самарский Промстройпроект" ГИП Нефедова
00-ПЗУ
Устройство модульного спортивного сооружения по адресу: Самарская область, г.о. Самара, Железнодорожный район, ул. Спортивная, на территории земельных участков с кадастровыми номерами док Подпись Дата 63:01:0104002:1115, 63:01:0104002:1117
| 04.2025 Схема планировочной организации земельного участка | Стадия | Лист | Листов
|  | П | 5
| Узлы и детали проездов, тротуарных н покрытий и площадок ва | Общество с ограниченной ответственностью "Самарский Промстройпроект"